## Лист1
ИП "ЭЛВИНЕС" РБ, 224002, г. Брест, ул. Суворова, 21
тел/факс: +375 162 28-72-70, e-mail:elvines@mail.ru
арткул | название | состав | Параметры |  |  | цена за 1 кг с НДС, доллар | цена за 1 м. с НДС, доллар
|  |  | ширина (см.) | плотность (г/м2) | выход (мп/кг)
101 | кулирная гладь, гладкокрашенное | 96% вискоза, 4% эластан | 168 | 225 | 2.645503 | 13 | 4.914
108 | кулирная гладь, полоска мелкая | вискоза 51%, эластан 4%, ПЭ 45% | 170 | 227 | 2.591345 | 13 | 5.0167
108/1 | кулирная гладь, полоска широкая | вискоза 51%, эластан 4%, ПЭ 45% | 170 | 215 | 2.735978 | 13 | 4.7515
108/3 | кулирная гладь, полоска широкая | вискоза 72%, эластан 4%, ПЭ 24% | 170 | 225 | 2.614379 | 13 | 4.9725
110 | кулирная гладь, полоска мелкая, поливискоза | вискоза 22%, эластан 4%, ПЭ 74% | 167 | 205 | 2.920987 | 13 | 4.45055
220 | Оризио, летний | Вискоза 90% ПЭ 9% эластан 1% | 146 | 255 | 2.686006 | 13 | 4.8399
220/1 | Оризио | Вискоза 87% ПЭ 11% эластан 2% | 148 | 325 | 2.079002 | 13 | 6.253
221 | Оризио, полоска | Вискоза 42% ПЭ 56% эластан 2% | 148 | 313 | 2.158708 | 13 | 6.02212
010 | комби | шерсть 30% акрил 70% | 180 | 330 | 1.683502 | 10.5 | 6.237
010/1 | комби, жаккард | шерсть 30% акрил 70% | 180 | 330 | 1.683502 | 13 | 7.722
011 | интерлок | шерсть 30% акрил 70% | 180 | 330 | 1.683502 | 12 | 7.128
004 | выстав | шерсть 30% акрил 70% | 160 | 260 | 2.403846 | 12 | 4.992
004/1 | выстав, односторонний | шерсть 30% акрил 70% | 180 | 330 | 1.683502 | 10.5 | 6.237
002 | букле | шерсть 11%, акрил 37%, вискоза 3%, ПЭ 49% | 176 | 290 | 1.959248 | 11.5 | 5.8696
002/1 | букле, клетка | шерсть 16%, акрил 49%, вискоза 3%, ПЭ 32% | 180 | 320 | 1.736111 | 11.5 | 6.624
002/3 | букле, провяз. | шерсть 11%, акрил 37%, вискоза 3%, ПЭ 49% | 170 | 270 | 2.178649 | 10.5 | 4.8195
002/4 | елка | шерсть 11%, акрил 37%, вискоза 3%, ПЭ 49% | 170 | 280 | 2.10084 | 10.5 | 4.998
* цены на полотно могут менятся в зависимости от цены на пряжу
* при заказе свыше 1 тонны цена договорная
* усадки всех полотен не более 2%
* имеются все гигиенические удостоверения